## Sheet1
日期 | 批次号 | 零件编号 | 零件名称 | 工序 | 缺陷类型 | 缺陷数量 | 批次数量 | 供应商 | 责任部门 | 严重等级 | 处理状态 | 备注
2026-03-08 | LOT-202605-04-0001 | CAST-302 | 变速器壳体 | 铸造 | 裂纹 | 3 | 500 | 昆山铸造厂 | 铸造技术部 | 高 | 处理中 | 荧光渗透检测表面裂纹
2026-04-14 | LOT-202605-04-0002 | CAST-303 | 差速器壳体 | 装配 | 配合间隙过大 | 1 | 150 | 昆山铸造厂 | 质量部 | 低 | 待处理 | 落砂后外观检查发现砂眼
2026-03-14 | LOT-202605-04-0003 | CAST-306 | 飞轮壳 | 装配 | 密封不良 | 6 | 80 | 一汽铸造 | 质量部 | 高 | 处理中 | 落砂后外观检查发现砂眼
2026-04-08 | LOT-202605-04-0004 | CAST-301 | 发动机缸体 | 装配 | 表面裂纹 | 5 | 50 | 一汽铸造 | 熔炼车间 | 中 | 处理中 | 落砂后外观检查发现砂眼
2026-03-19 | LOT-202605-04-0005 | CAST-304 | 水泵蜗壳 | 热处理 | 尺寸超差 | 1 | 150 | 昆山铸造厂 | 熔炼车间 | 中 | 已关闭 | 浇注温度低于工艺要求
2026-03-03 | LOT-202605-04-0006 | CAST-306 | 飞轮壳 | 铸造 | 砂眼 | 12 | 500 | 昆山铸造厂 | 质量部 | 中 | 已关闭 | 型砂检测水分偏高
2026-05-14 | LOT-202605-04-0007 | CAST-307 | 转向节 | 铸造 | 缩孔缩松 | 2 | 120 | 东风铸造 | 工艺部 | 中 | 已关闭 | 落砂后外观检查发现砂眼
2026-03-26 | LOT-202605-04-0008 | CAST-306 | 飞轮壳 | 钻削 | 螺纹连接松动 | 3 | 200 | 东风铸造 | 工艺部 | 低 | 已关闭 | 铸件壁厚偏差超差
2026-03-20 | LOT-202605-04-0009 | CAST-303 | 差速器壳体 | 铸造 | 冷隔 | 1 | 100 | 一汽铸造 | 工艺部 | 低 | 已关闭 | 荧光渗透检测表面裂纹
2026-05-10 | LOT-202605-04-0010 | CAST-303 | 差速器壳体 | 铣削 | 毛刺 | 8 | 300 | 一汽铸造 | 质量部 | 高 | 已关闭 | 铸件壁厚偏差超差
2026-03-26 | LOT-202605-04-0011 | CAST-305 | 排气歧管 | 铸造 | 气孔 | 5 | 80 | 一汽铸造 | 熔炼车间 | 中 | 处理中 | 铸件壁厚偏差超差
2026-03-15 | LOT-202605-04-0012 | CAST-304 | 水泵蜗壳 | 热处理 | 尺寸超差 | 14 | 500 | 一汽铸造 | 铸造技术部 | 低 | 待处理 | 落砂后外观检查发现砂眼
2026-04-07 | LOT-202605-04-0013 | CAST-302 | 变速器壳体 | 铣削 | 毛刺 | 10 | 300 | 东风铸造 | 熔炼车间 | 高 | 已关闭 | X光探伤发现内部缩孔
2026-02-24 | LOT-202605-04-0014 | CAST-304 | 水泵蜗壳 | 热处理 | 裂纹 | 4 | 100 | 昆山铸造厂 | 熔炼车间 | 中 | 已关闭 | 落砂后外观检查发现砂眼
2026-02-27 | LOT-202605-04-0015 | CAST-303 | 差速器壳体 | 热处理 | 接刀痕 | 7 | 150 | 一汽铸造 | 工艺部 | 高 | 已关闭 | X光探伤发现内部缩孔
2026-05-17 | LOT-202605-04-0016 | CAST-307 | 转向节 | 铸造 | 裂纹 | 25 | 500 | 一汽铸造 | 质量部 | 高 | 待处理 | 落砂后外观检查发现砂眼
2026-03-01 | LOT-202605-04-0017 | CAST-301 | 发动机缸体 | 热处理 | 尺寸超差 | 4 | 120 | 昆山铸造厂 | 熔炼车间 | 高 | 已关闭 | 铸件壁厚偏差超差
2026-04-30 | LOT-202605-04-0018 | CAST-301 | 发动机缸体 | 铸造 | 冷隔 | 3 | 80 | 东风铸造 | 工艺部 | 中 | 待处理 | X光探伤发现内部缩孔
2026-04-08 | LOT-202605-04-0019 | CAST-303 | 差速器壳体 | 装配 | 配合间隙过大 | 8 | 80 | 内部铸造车间 | 质量部 | 高 | 已关闭 | 冒口切割后发现缩松
2026-03-22 | LOT-202605-04-0020 | CAST-301 | 发动机缸体 | 铸造 | 冷隔 | 7 | 200 | 东风铸造 | 质量部 | 中 | 已关闭 | 铸件壁厚偏差超差
2026-04-06 | LOT-202605-04-0021 | CAST-304 | 水泵蜗壳 | 铸造 | 砂眼 | 6 | 200 | 内部铸造车间 | 工艺部 | 中 | 处理中 | X光探伤发现内部缩孔
2026-03-02 | LOT-202605-04-0022 | CAST-306 | 飞轮壳 | 铸造 | 缩孔缩松 | 4 | 80 | 内部铸造车间 | 铸造技术部 | 中 | 已关闭 | 冒口切割后发现缩松
2026-03-19 | LOT-202605-04-0023 | CAST-307 | 转向节 | 铸造 | 砂眼 | 3 | 50 | 昆山铸造厂 | 熔炼车间 | 高 | 已关闭 | 铸件壁厚偏差超差
2026-05-07 | LOT-202605-04-0024 | CAST-304 | 水泵蜗壳 | 铸造 | 冷隔 | 11 | 200 | 一汽铸造 | 质量部 | 高 | 处理中 | 荧光渗透检测表面裂纹
2026-03-31 | LOT-202605-04-0025 | CAST-302 | 变速器壳体 | 铣削 | 崩边掉角 | 1 | 80 | 昆山铸造厂 | 质量部 | 中 | 处理中 | X光探伤发现内部缩孔
2026-03-04 | LOT-202605-04-0026 | CAST-305 | 排气歧管 | 铸造 | 气孔 | 4 | 200 | 内部铸造车间 | 铸造技术部 | 中 | 已关闭 | 型砂检测水分偏高
2026-04-17 | LOT-202605-04-0027 | CAST-302 | 变速器壳体 | 钻削 | 孔位偏移 | 13 | 150 | 内部铸造车间 | 质量部 | 中 | 处理中 | 砂芯强度不足导致断芯
2026-04-07 | LOT-202605-04-0028 | CAST-306 | 飞轮壳 | 铸造 | 冷隔 | 26 | 500 | 昆山铸造厂 | 熔炼车间 | 高 | 处理中 | X光探伤发现内部缩孔
2026-04-28 | LOT-202605-04-0029 | CAST-303 | 差速器壳体 | 铸造 | 孔位偏移 | 7 | 200 | 东风铸造 | 熔炼车间 | 中 | 已关闭 | 荧光渗透检测表面裂纹
2026-05-09 | LOT-202605-04-0030 | CAST-305 | 排气歧管 | 装配 | 配合间隙过大 | 8 | 150 | 一汽铸造 | 质量部 | 低 | 待处理 | 浇注温度低于工艺要求
2026-05-05 | LOT-202605-04-0031 | CAST-301 | 发动机缸体 | 铸造 | 冷隔 | 1 | 150 | 一汽铸造 | 铸造技术部 | 中 | 已关闭 | 型砂检测水分偏高
2026-04-28 | LOT-202605-04-0032 | CAST-301 | 发动机缸体 | 铸造 | 尺寸超差 | 11 | 150 | 内部铸造车间 | 质量部 | 中 | 已关闭 | 型砂检测水分偏高
2026-04-09 | LOT-202605-04-0033 | CAST-305 | 排气歧管 | 铸造 | 尺寸超差 | 2 | 100 | 内部铸造车间 | 铸造技术部 | 中 | 处理中 | 浇注温度低于工艺要求
2026-05-10 | LOT-202605-04-0034 | CAST-307 | 转向节 | 铸造 | 冷隔 | 11 | 150 | 内部铸造车间 | 铸造技术部 | 高 | 处理中 | X光探伤发现内部缩孔
2026-03-08 | LOT-202605-04-0035 | CAST-303 | 差速器壳体 | 装配 | 螺纹连接松动 | 1 | 80 | 东风铸造 | 熔炼车间 | 中 | 已关闭 | 浇注温度低于工艺要求
2026-05-04 | LOT-202605-04-0036 | CAST-307 | 转向节 | 热处理 | 未焊透 | 17 | 200 | 内部铸造车间 | 工艺部 | 高 | 处理中 | 冒口切割后发现缩松
2026-03-17 | LOT-202605-04-0037 | CAST-305 | 排气歧管 | 钻削 | 孔位偏移 | 11 | 150 | 昆山铸造厂 | 铸造技术部 | 高 | 已关闭 | 荧光渗透检测表面裂纹
2026-04-25 | LOT-202605-04-0038 | CAST-301 | 发动机缸体 | 钻削 | 尺寸偏大 | 6 | 200 | 东风铸造 | 熔炼车间 | 低 | 已关闭 | 砂芯强度不足导致断芯
2026-03-13 | LOT-202605-04-0039 | CAST-301 | 发动机缸体 | 铸造 | 缩孔缩松 | 2 | 100 | 东风铸造 | 铸造技术部 | 低 | 已关闭 | 落砂后外观检查发现砂眼
2026-04-16 | LOT-202605-04-0040 | CAST-305 | 排气歧管 | 铸造 | 尺寸偏大 | 1 | 50 | 昆山铸造厂 | 工艺部 | 中 | 已关闭 | 冒口切割后发现缩松
2026-02-16 | LOT-202605-04-0041 | CAST-301 | 发动机缸体 | 铸造 | 气孔 | 5 | 150 | 内部铸造车间 | 工艺部 | 中 | 待处理 | X光探伤发现内部缩孔
2026-03-26 | LOT-202605-04-0042 | CAST-304 | 水泵蜗壳 | 热处理 | 平面度超差 | 14 | 200 | 昆山铸造厂 | 质量部 | 中 | 处理中 | 型砂检测水分偏高
2026-04-26 | LOT-202605-04-0043 | CAST-301 | 发动机缸体 | 热处理 | 尺寸超差 | 6 | 100 | 东风铸造 | 质量部 | 高 | 已关闭 | 落砂后外观检查发现砂眼
2026-04-21 | LOT-202605-04-0044 | CAST-306 | 飞轮壳 | 铸造 | 同轴度超差 | 1 | 80 | 一汽铸造 | 铸造技术部 | 低 | 处理中 | 型砂检测水分偏高
2026-04-25 | LOT-202605-04-0045 | CAST-301 | 发动机缸体 | 装配 | 表面划伤 | 2 | 100 | 东风铸造 | 质量部 | 低 | 已关闭 | 落砂后外观检查发现砂眼
2026-04-20 | LOT-202605-04-0046 | CAST-301 | 发动机缸体 | 铣削 | 尺寸偏大 | 6 | 200 | 东风铸造 | 铸造技术部 | 高 | 已关闭 | X光探伤发现内部缩孔
2026-03-28 | LOT-202605-04-0047 | CAST-306 | 飞轮壳 | 铸造 | 尺寸超差 | 4 | 500 | 内部铸造车间 | 熔炼车间 | 低 | 已关闭 | 荧光渗透检测表面裂纹
2026-04-17 | LOT-202605-04-0048 | CAST-304 | 水泵蜗壳 | 钻削 | 孔径超差 | 2 | 50 | 昆山铸造厂 | 质量部 | 高 | 已关闭 | 荧光渗透检测表面裂纹
2026-03-10 | LOT-202605-04-0049 | CAST-304 | 水泵蜗壳 | 铸造 | 气孔 | 3 | 120 | 一汽铸造 | 铸造技术部 | 中 | 待处理 | 砂芯强度不足导致断芯
2026-03-28 | LOT-202605-04-0050 | CAST-303 | 差速器壳体 | 装配 | 密封不良 | 20 | 500 | 一汽铸造 | 质量部 | 中 | 已关闭 | 铸件壁厚偏差超差
2026-03-25 | LOT-202605-04-0051 | CAST-303 | 差速器壳体 | 铸造 | 尺寸超差 | 6 | 100 | 一汽铸造 | 铸造技术部 | 中 | 处理中 | X光探伤发现内部缩孔
2026-03-02 | LOT-202605-04-0052 | CAST-301 | 发动机缸体 | 热处理 | 变形 | 1 | 50 | 东风铸造 | 铸造技术部 | 低 | 处理中 | 砂芯强度不足导致断芯
2026-04-07 | LOT-202605-04-0053 | CAST-307 | 转向节 | 铣削 | 平面度超差 | 3 | 100 | 昆山铸造厂 | 质量部 | 高 | 已关闭 | 荧光渗透检测表面裂纹
2026-04-22 | LOT-202605-04-0054 | CAST-303 | 差速器壳体 | 铣削 | 粗糙度差 | 3 | 50 | 内部铸造车间 | 熔炼车间 | 高 | 已关闭 | 型砂检测水分偏高
2026-05-11 | LOT-202605-04-0055 | CAST-306 | 飞轮壳 | 铣削 | 毛刺 | 3 | 100 | 昆山铸造厂 | 铸造技术部 | 中 | 已关闭 | X光探伤发现内部缩孔
2026-04-12 | LOT-202605-04-0056 | CAST-307 | 转向节 | 装配 | 异响 | 1 | 100 | 一汽铸造 | 熔炼车间 | 中 | 已关闭 | X光探伤发现内部缩孔
2026-04-01 | LOT-202605-04-0057 | CAST-302 | 变速器壳体 | 铸造 | 尺寸偏大 | 3 | 50 | 东风铸造 | 质量部 | 中 | 处理中 | 型砂检测水分偏高
2026-04-25 | LOT-202605-04-0058 | CAST-307 | 转向节 | 热处理 | 裂纹 | 6 | 150 | 一汽铸造 | 铸造技术部 | 低 | 已关闭 | X光探伤发现内部缩孔
2026-02-26 | LOT-202605-04-0059 | CAST-301 | 发动机缸体 | 铸造 | 冷隔 | 6 | 300 | 一汽铸造 | 铸造技术部 | 低 | 已关闭 | 型砂检测水分偏高
2026-03-03 | LOT-202605-04-0060 | CAST-302 | 变速器壳体 | 热处理 | 变形 | 11 | 200 | 东风铸造 | 铸造技术部 | 高 | 已关闭 | X光探伤发现内部缩孔
2026-04-28 | LOT-202605-04-0061 | CAST-302 | 变速器壳体 | 铸造 | 冷隔 | 19 | 300 | 昆山铸造厂 | 熔炼车间 | 高 | 处理中 | 铸件壁厚偏差超差
2026-03-02 | LOT-202605-04-0062 | CAST-302 | 变速器壳体 | 热处理 | 螺纹连接松动 | 5 | 120 | 内部铸造车间 | 工艺部 | 中 | 待处理 | 浇注温度低于工艺要求
2026-02-22 | LOT-202605-04-0063 | CAST-303 | 差速器壳体 | 铸造 | 孔壁粗糙 | 18 | 500 | 一汽铸造 | 工艺部 | 高 | 待处理 | 砂芯强度不足导致断芯
2026-05-17 | LOT-202605-04-0064 | CAST-307 | 转向节 | 铸造 | 砂眼 | 3 | 100 | 东风铸造 | 铸造技术部 | 高 | 已关闭 | 浇注温度低于工艺要求
2026-03-23 | LOT-202605-04-0065 | CAST-302 | 变速器壳体 | 铸造 | 尺寸超差 | 15 | 300 | 昆山铸造厂 | 铸造技术部 | 中 | 处理中 | X光探伤发现内部缩孔
2026-05-12 | LOT-202605-04-0066 | CAST-301 | 发动机缸体 | 铸造 | 气孔 | 28 | 300 | 一汽铸造 | 工艺部 | 高 | 处理中 | 荧光渗透检测表面裂纹
2026-03-05 | LOT-202605-04-0067 | CAST-306 | 飞轮壳 | 铸造 | 缩孔缩松 | 4 | 80 | 内部铸造车间 | 铸造技术部 | 中 | 处理中 | 型砂检测水分偏高
2026-03-22 | LOT-202605-04-0068 | CAST-304 | 水泵蜗壳 | 热处理 | 裂纹 | 2 | 80 | 昆山铸造厂 | 熔炼车间 | 中 | 处理中 | 落砂后外观检查发现砂眼
2026-02-16 | LOT-202605-04-0069 | CAST-307 | 转向节 | 热处理 | 变形 | 17 | 200 | 内部铸造车间 | 熔炼车间 | 中 | 已关闭 | 荧光渗透检测表面裂纹
2026-03-12 | LOT-202605-04-0070 | CAST-302 | 变速器壳体 | 铣削 | 砂眼 | 6 | 300 | 一汽铸造 | 质量部 | 低 | 已关闭 | 砂芯强度不足导致断芯
2026-05-16 | LOT-202605-04-0071 | CAST-305 | 排气歧管 | 铸造 | 尺寸超差 | 22 | 300 | 内部铸造车间 | 工艺部 | 高 | 处理中 | 落砂后外观检查发现砂眼
2026-03-17 | LOT-202605-04-0072 | CAST-302 | 变速器壳体 | 铸造 | 砂眼 | 10 | 150 | 一汽铸造 | 熔炼车间 | 中 | 已关闭 | 铸件壁厚偏差超差
2026-02-24 | LOT-202605-04-0073 | CAST-303 | 差速器壳体 | 铣削 | 平面度超差 | 10 | 300 | 一汽铸造 | 铸造技术部 | 中 | 处理中 | 落砂后外观检查发现砂眼
2026-03-21 | LOT-202605-04-0074 | CAST-302 | 变速器壳体 | 铸造 | 砂眼 | 7 | 200 | 一汽铸造 | 工艺部 | 高 | 已关闭 | 型砂检测水分偏高
2026-02-28 | LOT-202605-04-0075 | CAST-301 | 发动机缸体 | 热处理 | 变形 | 5 | 120 | 一汽铸造 | 质量部 | 高 | 处理中 | 砂芯强度不足导致断芯
2026-03-05 | LOT-202605-04-0076 | CAST-305 | 排气歧管 | 装配 | 配合间隙过大 | 9 | 500 | 一汽铸造 | 工艺部 | 中 | 已关闭 | 型砂检测水分偏高
2026-03-29 | LOT-202605-04-0077 | CAST-305 | 排气歧管 | 铸造 | 气孔 | 2 | 200 | 东风铸造 | 质量部 | 低 | 已关闭 | X光探伤发现内部缩孔
2026-03-24 | LOT-202605-04-0078 | CAST-304 | 水泵蜗壳 | 钻削 | 孔径超差 | 8 | 80 | 内部铸造车间 | 铸造技术部 | 中 | 待处理 | X光探伤发现内部缩孔
2026-03-23 | LOT-202605-04-0079 | CAST-302 | 变速器壳体 | 钻削 | 孔口崩边 | 24 | 500 | 一汽铸造 | 工艺部 | 中 | 处理中 | X光探伤发现内部缩孔
2026-04-27 | LOT-202605-04-0080 | CAST-303 | 差速器壳体 | 热处理 | 尺寸超差 | 12 | 150 | 一汽铸造 | 质量部 | 中 | 已关闭 | 冒口切割后发现缩松
2026-05-08 | LOT-202605-04-0081 | CAST-306 | 飞轮壳 | 铣削 | 毛刺 | 2 | 120 | 昆山铸造厂 | 铸造技术部 | 低 | 待处理 | 铸件壁厚偏差超差
2026-04-23 | LOT-202605-04-0082 | CAST-306 | 飞轮壳 | 铸造 | 气孔 | 2 | 150 | 东风铸造 | 工艺部 | 低 | 已关闭 | 落砂后外观检查发现砂眼
2026-03-02 | LOT-202605-04-0083 | CAST-305 | 排气歧管 | 铸造 | 裂纹 | 6 | 200 | 昆山铸造厂 | 质量部 | 中 | 已关闭 | 铸件壁厚偏差超差
2026-03-10 | LOT-202605-04-0084 | CAST-302 | 变速器壳体 | 铸造 | 砂眼 | 7 | 200 | 内部铸造车间 | 工艺部 | 高 | 待处理 | 浇注温度低于工艺要求
2026-05-08 | LOT-202605-04-0085 | CAST-307 | 转向节 | 铸造 | 裂纹 | 23 | 500 | 内部铸造车间 | 熔炼车间 | 中 | 处理中 | 浇注温度低于工艺要求
2026-03-31 | LOT-202605-04-0086 | CAST-301 | 发动机缸体 | 钻削 | 毛刺 | 30 | 500 | 东风铸造 | 工艺部 | 高 | 已关闭 | 浇注温度低于工艺要求
2026-04-16 | LOT-202605-04-0087 | CAST-304 | 水泵蜗壳 | 铣削 | 未焊透 | 11 | 500 | 内部铸造车间 | 质量部 | 高 | 处理中 | 铸件壁厚偏差超差
2026-03-05 | LOT-202605-04-0088 | CAST-303 | 差速器壳体 | 热处理 | 尺寸超差 | 1 | 120 | 东风铸造 | 质量部 | 低 | 已关闭 | X光探伤发现内部缩孔
2026-03-25 | LOT-202605-04-0089 | CAST-305 | 排气歧管 | 热处理 | 裂纹 | 6 | 100 | 昆山铸造厂 | 质量部 | 中 | 处理中 | 荧光渗透检测表面裂纹
2026-04-26 | LOT-202605-04-0090 | CAST-304 | 水泵蜗壳 | 铣削 | 崩边掉角 | 2 | 100 | 内部铸造车间 | 工艺部 | 低 | 处理中 | 型砂检测水分偏高
2026-03-07 | LOT-202605-04-0091 | CAST-307 | 转向节 | 装配 | 密封不良 | 3 | 100 | 东风铸造 | 工艺部 | 中 | 已关闭 | 砂芯强度不足导致断芯
2026-03-26 | LOT-202605-04-0092 | CAST-307 | 转向节 | 铸造 | 缩孔缩松 | 1 | 500 | 昆山铸造厂 | 熔炼车间 | 中 | 已关闭 | 型砂检测水分偏高
2026-04-15 | LOT-202605-04-0093 | CAST-306 | 飞轮壳 | 铸造 | 尺寸超差 | 1 | 500 | 昆山铸造厂 | 工艺部 | 低 | 处理中 | X光探伤发现内部缩孔
2026-03-02 | LOT-202605-04-0094 | CAST-305 | 排气歧管 | 铣削 | 尺寸偏大 | 1 | 80 | 昆山铸造厂 | 熔炼车间 | 中 | 已关闭 | 型砂检测水分偏高
2026-03-18 | LOT-202605-04-0095 | CAST-304 | 水泵蜗壳 | 热处理 | 变形 | 11 | 500 | 一汽铸造 | 工艺部 | 中 | 已关闭 | 落砂后外观检查发现砂眼
2026-03-10 | LOT-202605-04-0096 | CAST-306 | 飞轮壳 | 钻削 | 孔口崩边 | 6 | 120 | 内部铸造车间 | 工艺部 | 中 | 已关闭 | 荧光渗透检测表面裂纹
2026-04-19 | LOT-202605-04-0097 | CAST-301 | 发动机缸体 | 铸造 | 裂纹 | 14 | 200 | 一汽铸造 | 工艺部 | 高 | 已关闭 | 落砂后外观检查发现砂眼
2026-03-29 | LOT-202605-04-0098 | CAST-304 | 水泵蜗壳 | 装配 | 同轴度超差 | 7 | 100 | 昆山铸造厂 | 工艺部 | 高 | 已关闭 | 落砂后外观检查发现砂眼
2026-03-01 | LOT-202605-04-0099 | CAST-304 | 水泵蜗壳 | 铸造 | 气孔 | 5 | 500 | 东风铸造 | 质量部 | 中 | 处理中 | 荧光渗透检测表面裂纹
2026-04-01 | LOT-202605-04-0100 | CAST-303 | 差速器壳体 | 钻削 | 波纹度 | 1 | 50 | 东风铸造 | 工艺部 | 低 | 已关闭 | 型砂检测水分偏高
2026-05-01 | LOT-202605-04-0101 | CAST-305 | 排气歧管 | 热处理 | 变形 | 11 | 500 | 昆山铸造厂 | 熔炼车间 | 中 | 已关闭 | 浇注温度低于工艺要求
2026-04-08 | LOT-202605-04-0102 | CAST-302 | 变速器壳体 | 铸造 | 裂纹 | 3 | 120 | 一汽铸造 | 质量部 | 低 | 已关闭 | 荧光渗透检测表面裂纹
2026-03-13 | LOT-202605-04-0103 | CAST-302 | 变速器壳体 | 铣削 | 尺寸偏大 | 7 | 300 | 昆山铸造厂 | 质量部 | 高 | 处理中 | 落砂后外观检查发现砂眼
2026-05-06 | LOT-202605-04-0104 | CAST-306 | 飞轮壳 | 装配 | 螺纹连接松动 | 6 | 80 | 东风铸造 | 质量部 | 中 | 已关闭 | 型砂检测水分偏高
2026-04-13 | LOT-202605-04-0105 | CAST-302 | 变速器壳体 | 铣削 | 毛刺 | 3 | 50 | 内部铸造车间 | 熔炼车间 | 高 | 待处理 | 型砂检测水分偏高
2026-03-22 | LOT-202605-04-0106 | CAST-305 | 排气歧管 | 铸造 | 裂纹 | 1 | 150 | 昆山铸造厂 | 铸造技术部 | 低 | 已关闭 | 荧光渗透检测表面裂纹
2026-02-21 | LOT-202605-04-0107 | CAST-301 | 发动机缸体 | 钻削 | 孔口崩边 | 5 | 50 | 东风铸造 | 熔炼车间 | 高 | 处理中 | 铸件壁厚偏差超差
2026-02-22 | LOT-202605-04-0108 | CAST-305 | 排气歧管 | 装配 | 同轴度超差 | 9 | 200 | 一汽铸造 | 熔炼车间 | 高 | 已关闭 | 荧光渗透检测表面裂纹
2026-05-04 | LOT-202605-04-0109 | CAST-304 | 水泵蜗壳 | 钻削 | 孔位偏移 | 7 | 300 | 一汽铸造 | 熔炼车间 | 低 | 处理中 | 砂芯强度不足导致断芯
2026-02-22 | LOT-202605-04-0110 | CAST-305 | 排气歧管 | 钻削 | 孔径超差 | 11 | 100 | 东风铸造 | 熔炼车间 | 中 | 已关闭 | 冒口切割后发现缩松