## Sheet1
日期 | 批次号 | 零件编号 | 零件名称 | 工序 | 缺陷类型 | 缺陷数量 | 批次数量 | 供应商 | 责任部门 | 严重等级 | 处理状态 | 备注
2026-03-20 | LOT-202605-03-0001 | WELD-204 | 排气歧管法兰 | 钻削 | 孔壁粗糙 | 5 | 500 | 汇众汽车 | 生产部 | 低 | 已关闭 | 破坏性试验焊缝断裂
2026-05-08 | LOT-202605-03-0002 | WELD-208 | 副车架焊接总成 | 钻削 | 毛刺 | 5 | 300 | 汇众汽车 | 焊接技术部 | 中 | 已关闭 | 三坐标检测安装孔位置度超差
2026-03-20 | LOT-202605-03-0003 | WELD-203 | 发动机支架 | 钻削 | 孔径超差 | 7 | 150 | 汇众汽车 | 供应商质量部 | 中 | 已关闭 | 熔深不足，调整焊接电流
2026-03-24 | LOT-202605-03-0004 | WELD-203 | 发动机支架 | 冲压 | 毛刺 | 14 | 500 | 内部焊接车间 | 供应商质量部 | 中 | 已关闭 | 焊后变形超差，需增加校正工序
2026-05-16 | LOT-202605-03-0005 | WELD-206 | 车门铰链加强板 | 钻削 | 孔口崩边 | 11 | 120 | 内部焊接车间 | 质量部 | 中 | 已关闭 | 盐雾试验后焊点锈蚀
2026-04-07 | LOT-202605-03-0006 | WELD-202 | 车身侧围内板 | 表面处理 | 色差 | 1 | 150 | 汇众汽车 | 焊接技术部 | 低 | 处理中 | 三坐标检测安装孔位置度超差
2026-03-30 | LOT-202605-03-0007 | WELD-207 | 减震器支座 | 焊接 | 夹渣 | 3 | 300 | 宝钢加工中心 | 供应商质量部 | 低 | 已关闭 | 盐雾试验后焊点锈蚀
2026-05-15 | LOT-202605-03-0008 | WELD-205 | 油箱支架 | 钻削 | 孔径超差 | 1 | 150 | 海斯坦普 | 供应商质量部 | 低 | 处理中 | 超声波探伤发现未熔合
2026-04-23 | LOT-202605-03-0009 | WELD-203 | 发动机支架 | 表面处理 | 粗糙度差 | 3 | 200 | 汇众汽车 | 供应商质量部 | 低 | 已关闭 | 焊后变形超差，需增加校正工序
2026-04-20 | LOT-202605-03-0010 | WELD-202 | 车身侧围内板 | 钻削 | 孔径超差 | 4 | 150 | 内部焊接车间 | 生产部 | 低 | 已关闭 | 焊缝渗透探伤发现气孔密集
2026-04-25 | LOT-202605-03-0011 | WELD-207 | 减震器支座 | 钻削 | 毛刺 | 3 | 100 | 内部焊接车间 | 生产部 | 中 | 已关闭 | 焊缝渗透探伤发现气孔密集
2026-04-27 | LOT-202605-03-0012 | WELD-201 | 底盘横梁总成 | 表面处理 | 粗糙度差 | 5 | 150 | 海斯坦普 | 生产部 | 中 | 待处理 | 盐雾试验后焊点锈蚀
2026-04-28 | LOT-202605-03-0013 | WELD-205 | 油箱支架 | 冲压 | 毛刺 | 6 | 50 | 海斯坦普 | 生产部 | 中 | 处理中 | 焊接飞溅过多，需调整参数
2026-04-19 | LOT-202605-03-0014 | WELD-207 | 减震器支座 | 表面处理 | 表面划伤 | 22 | 200 | 海斯坦普 | 焊接技术部 | 中 | 处理中 | 破坏性试验焊缝断裂
2026-03-25 | LOT-202605-03-0015 | WELD-208 | 副车架焊接总成 | 冲压 | 毛刺 | 2 | 50 | 海斯坦普 | 生产部 | 中 | 处理中 | 三坐标检测安装孔位置度超差
2026-04-11 | LOT-202605-03-0016 | WELD-206 | 车门铰链加强板 | 钻削 | 孔壁粗糙 | 7 | 150 | 汇众汽车 | 焊接技术部 | 高 | 已关闭 | 焊接飞溅过多，需调整参数
2026-03-31 | LOT-202605-03-0017 | WELD-204 | 排气歧管法兰 | 焊接 | 咬边 | 23 | 300 | 汇众汽车 | 生产部 | 高 | 已关闭 | 破坏性试验焊缝断裂
2026-05-05 | LOT-202605-03-0018 | WELD-202 | 车身侧围内板 | 钻削 | 异响 | 3 | 120 | 汇众汽车 | 焊接技术部 | 低 | 待处理 | 三坐标检测安装孔位置度超差
2026-05-01 | LOT-202605-03-0019 | WELD-203 | 发动机支架 | 钻削 | 孔径超差 | 2 | 300 | 汇众汽车 | 焊接技术部 | 低 | 处理中 | 破坏性试验焊缝断裂
2026-03-27 | LOT-202605-03-0020 | WELD-202 | 车身侧围内板 | 钻削 | 异响 | 3 | 100 | 海斯坦普 | 焊接技术部 | 低 | 处理中 | 焊后变形超差，需增加校正工序
2026-05-17 | LOT-202605-03-0021 | WELD-201 | 底盘横梁总成 | 冲压 | 尺寸超差 | 6 | 300 | 宝钢加工中心 | 质量部 | 低 | 待处理 | 焊缝渗透探伤发现气孔密集
2026-04-23 | LOT-202605-03-0022 | WELD-202 | 车身侧围内板 | 装配 | 波纹度 | 11 | 500 | 汇众汽车 | 生产部 | 高 | 处理中 | 破坏性试验焊缝断裂
2026-04-11 | LOT-202605-03-0023 | WELD-206 | 车门铰链加强板 | 装配 | 异响 | 4 | 50 | 海斯坦普 | 焊接技术部 | 中 | 处理中 | 焊后变形超差，需增加校正工序
2026-04-03 | LOT-202605-03-0024 | WELD-201 | 底盘横梁总成 | 钻削 | 咬边 | 11 | 200 | 汇众汽车 | 供应商质量部 | 中 | 待处理 | 破坏性试验焊缝断裂
2026-04-24 | LOT-202605-03-0025 | WELD-205 | 油箱支架 | 表面处理 | 粗糙度差 | 1 | 120 | 内部焊接车间 | 焊接技术部 | 低 | 处理中 | 三坐标检测安装孔位置度超差
2026-05-02 | LOT-202605-03-0026 | WELD-207 | 减震器支座 | 表面处理 | 粗糙度差 | 1 | 80 | 汇众汽车 | 焊接技术部 | 低 | 已关闭 | 三坐标检测安装孔位置度超差
2026-03-25 | LOT-202605-03-0027 | WELD-207 | 减震器支座 | 焊接 | 未焊透 | 1 | 80 | 内部焊接车间 | 生产部 | 低 | 已关闭 | 焊缝渗透探伤发现气孔密集
2026-05-02 | LOT-202605-03-0028 | WELD-204 | 排气歧管法兰 | 焊接 | 气孔 | 2 | 50 | 海斯坦普 | 质量部 | 低 | 处理中 | 焊后变形超差，需增加校正工序
2026-03-19 | LOT-202605-03-0029 | WELD-205 | 油箱支架 | 冲压 | 裂纹 | 25 | 300 | 汇众汽车 | 质量部 | 高 | 处理中 | 熔深不足，调整焊接电流
2026-04-03 | LOT-202605-03-0030 | WELD-203 | 发动机支架 | 表面处理 | 表面划伤 | 3 | 100 | 汇众汽车 | 质量部 | 中 | 待处理 | 破坏性试验焊缝断裂
2026-04-10 | LOT-202605-03-0031 | WELD-203 | 发动机支架 | 钻削 | 孔位偏移 | 7 | 150 | 内部焊接车间 | 质量部 | 中 | 处理中 | 超声波探伤发现未熔合
2026-05-08 | LOT-202605-03-0032 | WELD-208 | 副车架焊接总成 | 装配 | 异响 | 8 | 200 | 汇众汽车 | 供应商质量部 | 中 | 已关闭 | 破坏性试验焊缝断裂
2026-03-18 | LOT-202605-03-0033 | WELD-208 | 副车架焊接总成 | 钻削 | 孔口崩边 | 3 | 50 | 汇众汽车 | 焊接技术部 | 高 | 处理中 | 破坏性试验焊缝断裂
2026-05-05 | LOT-202605-03-0034 | WELD-204 | 排气歧管法兰 | 表面处理 | 色差 | 5 | 80 | 内部焊接车间 | 质量部 | 高 | 待处理 | 焊缝渗透探伤发现气孔密集
2026-05-10 | LOT-202605-03-0035 | WELD-205 | 油箱支架 | 焊接 | 孔口崩边 | 6 | 100 | 宝钢加工中心 | 生产部 | 中 | 已关闭 | 超声波探伤发现未熔合
2026-04-23 | LOT-202605-03-0036 | WELD-201 | 底盘横梁总成 | 冲压 | 尺寸超差 | 3 | 200 | 汇众汽车 | 焊接技术部 | 低 | 处理中 | 熔深不足，调整焊接电流
2026-03-22 | LOT-202605-03-0037 | WELD-207 | 减震器支座 | 焊接 | 气孔 | 4 | 150 | 内部焊接车间 | 焊接技术部 | 中 | 已关闭 | 盐雾试验后焊点锈蚀
2026-04-13 | LOT-202605-03-0038 | WELD-206 | 车门铰链加强板 | 装配 | 密封不良 | 6 | 80 | 宝钢加工中心 | 供应商质量部 | 中 | 已关闭 | 焊缝渗透探伤发现气孔密集
2026-03-22 | LOT-202605-03-0039 | WELD-205 | 油箱支架 | 表面处理 | 色差 | 3 | 100 | 汇众汽车 | 焊接技术部 | 高 | 待处理 | 焊接飞溅过多，需调整参数
2026-04-17 | LOT-202605-03-0040 | WELD-206 | 车门铰链加强板 | 表面处理 | 色差 | 21 | 300 | 内部焊接车间 | 质量部 | 高 | 已关闭 | 三坐标检测安装孔位置度超差
2026-03-23 | LOT-202605-03-0041 | WELD-203 | 发动机支架 | 钻削 | 毛刺 | 3 | 200 | 海斯坦普 | 焊接技术部 | 低 | 处理中 | 超声波探伤发现未熔合
2026-03-29 | LOT-202605-03-0042 | WELD-204 | 排气歧管法兰 | 表面处理 | 粗糙度差 | 15 | 200 | 宝钢加工中心 | 生产部 | 高 | 处理中 | 三坐标检测安装孔位置度超差
2026-04-03 | LOT-202605-03-0043 | WELD-203 | 发动机支架 | 冲压 | 尺寸超差 | 6 | 80 | 海斯坦普 | 供应商质量部 | 高 | 已关闭 | 焊后变形超差，需增加校正工序
2026-05-05 | LOT-202605-03-0044 | WELD-203 | 发动机支架 | 钻削 | 毛刺 | 3 | 120 | 内部焊接车间 | 生产部 | 低 | 已关闭 | 焊缝渗透探伤发现气孔密集
2026-04-16 | LOT-202605-03-0045 | WELD-208 | 副车架焊接总成 | 装配 | 未焊透 | 10 | 200 | 内部焊接车间 | 供应商质量部 | 中 | 待处理 | 破坏性试验焊缝断裂
2026-03-28 | LOT-202605-03-0046 | WELD-201 | 底盘横梁总成 | 焊接 | 裂纹 | 15 | 500 | 海斯坦普 | 焊接技术部 | 高 | 已关闭 | 熔深不足，调整焊接电流
2026-05-14 | LOT-202605-03-0047 | WELD-202 | 车身侧围内板 | 钻削 | 孔位偏移 | 1 | 100 | 宝钢加工中心 | 生产部 | 低 | 已关闭 | 三坐标检测安装孔位置度超差
2026-05-09 | LOT-202605-03-0048 | WELD-208 | 副车架焊接总成 | 钻削 | 孔壁粗糙 | 6 | 200 | 宝钢加工中心 | 焊接技术部 | 中 | 已关闭 | 盐雾试验后焊点锈蚀
2026-04-21 | LOT-202605-03-0049 | WELD-204 | 排气歧管法兰 | 焊接 | 冷隔 | 2 | 120 | 宝钢加工中心 | 质量部 | 低 | 已关闭 | 焊后变形超差，需增加校正工序
2026-04-18 | LOT-202605-03-0050 | WELD-208 | 副车架焊接总成 | 装配 | 异响 | 8 | 300 | 汇众汽车 | 供应商质量部 | 中 | 处理中 | 熔深不足，调整焊接电流
2026-05-17 | LOT-202605-03-0051 | WELD-201 | 底盘横梁总成 | 表面处理 | 粗糙度差 | 26 | 500 | 海斯坦普 | 生产部 | 高 | 已关闭 | 焊接飞溅过多，需调整参数
2026-04-07 | LOT-202605-03-0052 | WELD-208 | 副车架焊接总成 | 钻削 | 孔位偏移 | 2 | 50 | 宝钢加工中心 | 质量部 | 中 | 待处理 | 焊接飞溅过多，需调整参数
2026-04-02 | LOT-202605-03-0053 | WELD-208 | 副车架焊接总成 | 装配 | 配合间隙过大 | 14 | 300 | 宝钢加工中心 | 质量部 | 高 | 处理中 | 焊后变形超差，需增加校正工序
2026-04-26 | LOT-202605-03-0054 | WELD-208 | 副车架焊接总成 | 焊接 | 配合间隙过大 | 4 | 120 | 宝钢加工中心 | 生产部 | 高 | 已关闭 | 焊缝渗透探伤发现气孔密集
2026-03-26 | LOT-202605-03-0055 | WELD-205 | 油箱支架 | 冲压 | 孔位偏移 | 9 | 150 | 内部焊接车间 | 生产部 | 高 | 处理中 | 焊缝渗透探伤发现气孔密集
2026-04-15 | LOT-202605-03-0056 | WELD-207 | 减震器支座 | 焊接 | 气孔 | 1 | 80 | 宝钢加工中心 | 供应商质量部 | 高 | 待处理 | 盐雾试验后焊点锈蚀
2026-03-30 | LOT-202605-03-0057 | WELD-204 | 排气歧管法兰 | 装配 | 同轴度超差 | 2 | 200 | 汇众汽车 | 焊接技术部 | 低 | 已关闭 | 焊接飞溅过多，需调整参数
2026-05-06 | LOT-202605-03-0058 | WELD-207 | 减震器支座 | 焊接 | 咬边 | 13 | 200 | 汇众汽车 | 生产部 | 中 | 已关闭 | 盐雾试验后焊点锈蚀
2026-03-30 | LOT-202605-03-0059 | WELD-207 | 减震器支座 | 装配 | 同轴度超差 | 3 | 200 | 汇众汽车 | 供应商质量部 | 低 | 待处理 | 焊接飞溅过多，需调整参数
2026-03-23 | LOT-202605-03-0060 | WELD-201 | 底盘横梁总成 | 装配 | 配合间隙过大 | 1 | 200 | 宝钢加工中心 | 供应商质量部 | 低 | 处理中 | 盐雾试验后焊点锈蚀
2026-05-12 | LOT-202605-03-0061 | WELD-206 | 车门铰链加强板 | 焊接 | 夹渣 | 3 | 80 | 海斯坦普 | 质量部 | 高 | 已关闭 | 焊接飞溅过多，需调整参数
2026-04-12 | LOT-202605-03-0062 | WELD-203 | 发动机支架 | 钻削 | 异响 | 2 | 120 | 汇众汽车 | 生产部 | 中 | 已关闭 | 破坏性试验焊缝断裂
2026-03-21 | LOT-202605-03-0063 | WELD-208 | 副车架焊接总成 | 焊接 | 气孔 | 1 | 80 | 内部焊接车间 | 焊接技术部 | 中 | 待处理 | 焊后变形超差，需增加校正工序
2026-04-09 | LOT-202605-03-0064 | WELD-204 | 排气歧管法兰 | 表面处理 | 色差 | 45 | 500 | 汇众汽车 | 焊接技术部 | 高 | 处理中 | 熔深不足，调整焊接电流
2026-04-25 | LOT-202605-03-0065 | WELD-207 | 减震器支座 | 焊接 | 气孔 | 21 | 500 | 海斯坦普 | 供应商质量部 | 高 | 已关闭 | 盐雾试验后焊点锈蚀
2026-04-20 | LOT-202605-03-0066 | WELD-207 | 减震器支座 | 表面处理 | 色差 | 1 | 120 | 汇众汽车 | 焊接技术部 | 低 | 处理中 | 盐雾试验后焊点锈蚀
2026-04-24 | LOT-202605-03-0067 | WELD-203 | 发动机支架 | 表面处理 | 孔壁粗糙 | 35 | 500 | 海斯坦普 | 供应商质量部 | 中 | 处理中 | 焊后变形超差，需增加校正工序
2026-05-08 | LOT-202605-03-0068 | WELD-208 | 副车架焊接总成 | 钻削 | 表面划伤 | 1 | 50 | 内部焊接车间 | 焊接技术部 | 高 | 已关闭 | 焊缝渗透探伤发现气孔密集
2026-03-31 | LOT-202605-03-0069 | WELD-204 | 排气歧管法兰 | 表面处理 | 粗糙度差 | 4 | 300 | 内部焊接车间 | 质量部 | 低 | 待处理 | 超声波探伤发现未熔合
2026-04-23 | LOT-202605-03-0070 | WELD-207 | 减震器支座 | 装配 | 螺纹连接松动 | 45 | 500 | 内部焊接车间 | 质量部 | 高 | 处理中 | 熔深不足，调整焊接电流
2026-04-18 | LOT-202605-03-0071 | WELD-208 | 副车架焊接总成 | 钻削 | 配合间隙过大 | 10 | 200 | 内部焊接车间 | 生产部 | 高 | 已关闭 | 超声波探伤发现未熔合
2026-05-17 | LOT-202605-03-0072 | WELD-204 | 排气歧管法兰 | 钻削 | 孔位偏移 | 2 | 100 | 海斯坦普 | 供应商质量部 | 低 | 处理中 | 盐雾试验后焊点锈蚀
2026-04-09 | LOT-202605-03-0073 | WELD-201 | 底盘横梁总成 | 装配 | 配合间隙过大 | 6 | 150 | 宝钢加工中心 | 供应商质量部 | 低 | 处理中 | 破坏性试验焊缝断裂
2026-04-04 | LOT-202605-03-0074 | WELD-208 | 副车架焊接总成 | 装配 | 密封不良 | 1 | 50 | 海斯坦普 | 质量部 | 低 | 已关闭 | 焊后变形超差，需增加校正工序
2026-03-21 | LOT-202605-03-0075 | WELD-206 | 车门铰链加强板 | 钻削 | 孔径超差 | 2 | 100 | 汇众汽车 | 供应商质量部 | 低 | 已关闭 | 焊后变形超差，需增加校正工序
2026-04-12 | LOT-202605-03-0076 | WELD-206 | 车门铰链加强板 | 钻削 | 孔壁粗糙 | 1 | 100 | 宝钢加工中心 | 供应商质量部 | 低 | 已关闭 | 熔深不足，调整焊接电流
2026-05-09 | LOT-202605-03-0077 | WELD-208 | 副车架焊接总成 | 冲压 | 裂纹 | 5 | 150 | 宝钢加工中心 | 供应商质量部 | 中 | 处理中 | 破坏性试验焊缝断裂
2026-05-09 | LOT-202605-03-0078 | WELD-208 | 副车架焊接总成 | 钻削 | 孔径超差 | 9 | 200 | 内部焊接车间 | 生产部 | 高 | 待处理 | 三坐标检测安装孔位置度超差
2026-04-23 | LOT-202605-03-0079 | WELD-206 | 车门铰链加强板 | 焊接 | 夹渣 | 3 | 120 | 汇众汽车 | 生产部 | 中 | 待处理 | 破坏性试验焊缝断裂
2026-03-21 | LOT-202605-03-0080 | WELD-201 | 底盘横梁总成 | 冲压 | 裂纹 | 4 | 150 | 宝钢加工中心 | 供应商质量部 | 中 | 处理中 | 破坏性试验焊缝断裂
2026-03-18 | LOT-202605-03-0081 | WELD-202 | 车身侧围内板 | 表面处理 | 色差 | 7 | 80 | 内部焊接车间 | 焊接技术部 | 中 | 处理中 | 熔深不足，调整焊接电流
2026-05-08 | LOT-202605-03-0082 | WELD-208 | 副车架焊接总成 | 冲压 | 尺寸超差 | 2 | 50 | 海斯坦普 | 质量部 | 低 | 已关闭 | 熔深不足，调整焊接电流
2026-04-06 | LOT-202605-03-0083 | WELD-207 | 减震器支座 | 表面处理 | 粗糙度差 | 1 | 50 | 海斯坦普 | 质量部 | 中 | 待处理 | 焊接飞溅过多，需调整参数
2026-05-09 | LOT-202605-03-0084 | WELD-204 | 排气歧管法兰 | 装配 | 同轴度超差 | 1 | 300 | 宝钢加工中心 | 质量部 | 中 | 处理中 | 焊后变形超差，需增加校正工序
2026-05-02 | LOT-202605-03-0085 | WELD-206 | 车门铰链加强板 | 钻削 | 孔位偏移 | 2 | 50 | 宝钢加工中心 | 生产部 | 低 | 已关闭 | 熔深不足，调整焊接电流
2026-03-28 | LOT-202605-03-0086 | WELD-202 | 车身侧围内板 | 表面处理 | 粗糙度差 | 5 | 50 | 汇众汽车 | 供应商质量部 | 中 | 处理中 | 超声波探伤发现未熔合
2026-03-24 | LOT-202605-03-0087 | WELD-208 | 副车架焊接总成 | 焊接 | 夹渣 | 5 | 120 | 海斯坦普 | 生产部 | 低 | 已关闭 | 焊接飞溅过多，需调整参数
2026-03-23 | LOT-202605-03-0088 | WELD-206 | 车门铰链加强板 | 冲压 | 毛刺 | 1 | 50 | 海斯坦普 | 焊接技术部 | 低 | 已关闭 | 焊接飞溅过多，需调整参数
2026-04-10 | LOT-202605-03-0089 | WELD-202 | 车身侧围内板 | 装配 | 振纹 | 4 | 150 | 海斯坦普 | 生产部 | 中 | 处理中 | 盐雾试验后焊点锈蚀
2026-04-28 | LOT-202605-03-0090 | WELD-206 | 车门铰链加强板 | 钻削 | 孔口崩边 | 11 | 200 | 内部焊接车间 | 质量部 | 高 | 待处理 | 破坏性试验焊缝断裂
2026-04-26 | LOT-202605-03-0091 | WELD-206 | 车门铰链加强板 | 表面处理 | 粗糙度差 | 29 | 300 | 海斯坦普 | 供应商质量部 | 高 | 已关闭 | 焊缝渗透探伤发现气孔密集
2026-05-13 | LOT-202605-03-0092 | WELD-202 | 车身侧围内板 | 装配 | 异响 | 4 | 150 | 内部焊接车间 | 质量部 | 低 | 待处理 | 熔深不足，调整焊接电流
2026-04-22 | LOT-202605-03-0093 | WELD-202 | 车身侧围内板 | 装配 | 同轴度超差 | 3 | 200 | 汇众汽车 | 生产部 | 低 | 已关闭 | 三坐标检测安装孔位置度超差
2026-05-12 | LOT-202605-03-0094 | WELD-208 | 副车架焊接总成 | 焊接 | 气孔 | 1 | 200 | 海斯坦普 | 生产部 | 中 | 处理中 | 破坏性试验焊缝断裂
2026-03-20 | LOT-202605-03-0095 | WELD-201 | 底盘横梁总成 | 焊接 | 未焊透 | 47 | 500 | 海斯坦普 | 供应商质量部 | 中 | 处理中 | 三坐标检测安装孔位置度超差
2026-04-09 | LOT-202605-03-0096 | WELD-207 | 减震器支座 | 焊接 | 未焊透 | 2 | 150 | 宝钢加工中心 | 供应商质量部 | 低 | 待处理 | 盐雾试验后焊点锈蚀
2026-04-07 | LOT-202605-03-0097 | WELD-207 | 减震器支座 | 焊接 | 裂纹 | 13 | 500 | 汇众汽车 | 生产部 | 高 | 处理中 | 三坐标检测安装孔位置度超差
2026-04-20 | LOT-202605-03-0098 | WELD-202 | 车身侧围内板 | 焊接 | 未焊透 | 6 | 80 | 宝钢加工中心 | 生产部 | 高 | 已关闭 | 破坏性试验焊缝断裂
2026-04-15 | LOT-202605-03-0099 | WELD-206 | 车门铰链加强板 | 焊接 | 气孔 | 1 | 50 | 海斯坦普 | 焊接技术部 | 低 | 待处理 | 熔深不足，调整焊接电流
2026-04-10 | LOT-202605-03-0100 | WELD-207 | 减震器支座 | 冲压 | 裂纹 | 3 | 120 | 海斯坦普 | 生产部 | 低 | 已关闭 | 盐雾试验后焊点锈蚀
2026-04-07 | LOT-202605-03-0101 | WELD-206 | 车门铰链加强板 | 钻削 | 孔壁粗糙 | 7 | 500 | 海斯坦普 | 供应商质量部 | 低 | 已关闭 | 破坏性试验焊缝断裂
2026-05-15 | LOT-202605-03-0102 | WELD-203 | 发动机支架 | 焊接 | 异响 | 11 | 300 | 内部焊接车间 | 供应商质量部 | 高 | 处理中 | 焊缝渗透探伤发现气孔密集
2026-04-03 | LOT-202605-03-0103 | WELD-204 | 排气歧管法兰 | 装配 | 螺纹连接松动 | 3 | 100 | 内部焊接车间 | 焊接技术部 | 高 | 处理中 | 超声波探伤发现未熔合
2026-04-24 | LOT-202605-03-0104 | WELD-208 | 副车架焊接总成 | 焊接 | 裂纹 | 14 | 500 | 海斯坦普 | 质量部 | 低 | 已关闭 | 焊后变形超差，需增加校正工序
2026-03-23 | LOT-202605-03-0105 | WELD-207 | 减震器支座 | 钻削 | 孔壁粗糙 | 3 | 500 | 汇众汽车 | 供应商质量部 | 低 | 待处理 | 焊接飞溅过多，需调整参数
2026-04-25 | LOT-202605-03-0106 | WELD-205 | 油箱支架 | 钻削 | 同轴度超差 | 5 | 120 | 汇众汽车 | 供应商质量部 | 低 | 已关闭 | 三坐标检测安装孔位置度超差
2026-04-28 | LOT-202605-03-0107 | WELD-207 | 减震器支座 | 冲压 | 夹渣 | 5 | 200 | 汇众汽车 | 质量部 | 中 | 已关闭 | 熔深不足，调整焊接电流
2026-04-10 | LOT-202605-03-0108 | WELD-206 | 车门铰链加强板 | 装配 | 密封不良 | 9 | 120 | 内部焊接车间 | 生产部 | 高 | 已关闭 | 超声波探伤发现未熔合
2026-04-29 | LOT-202605-03-0109 | WELD-201 | 底盘横梁总成 | 装配 | 密封不良 | 19 | 300 | 海斯坦普 | 供应商质量部 | 高 | 已关闭 | 盐雾试验后焊点锈蚀
2026-04-21 | LOT-202605-03-0110 | WELD-203 | 发动机支架 | 冲压 | 同轴度超差 | 4 | 100 | 内部焊接车间 | 焊接技术部 | 高 | 已关闭 | 熔深不足，调整焊接电流
2026-03-23 | LOT-202605-03-0111 | WELD-204 | 排气歧管法兰 | 焊接 | 裂纹 | 1 | 80 | 内部焊接车间 | 供应商质量部 | 低 | 处理中 | 熔深不足，调整焊接电流
2026-04-20 | LOT-202605-03-0112 | WELD-205 | 油箱支架 | 表面处理 | 粗糙度差 | 1 | 80 | 海斯坦普 | 生产部 | 低 | 处理中 | 焊接飞溅过多，需调整参数
2026-04-01 | LOT-202605-03-0113 | WELD-205 | 油箱支架 | 钻削 | 孔位偏移 | 3 | 120 | 内部焊接车间 | 焊接技术部 | 低 | 待处理 | 焊接飞溅过多，需调整参数
2026-04-05 | LOT-202605-03-0114 | WELD-202 | 车身侧围内板 | 焊接 | 气孔 | 2 | 80 | 汇众汽车 | 生产部 | 中 | 已关闭 | 焊接飞溅过多，需调整参数
2026-04-13 | LOT-202605-03-0115 | WELD-206 | 车门铰链加强板 | 装配 | 异响 | 28 | 300 | 内部焊接车间 | 供应商质量部 | 高 | 待处理 | 焊缝渗透探伤发现气孔密集
2026-04-01 | LOT-202605-03-0116 | WELD-203 | 发动机支架 | 装配 | 螺纹连接松动 | 2 | 100 | 内部焊接车间 | 生产部 | 低 | 待处理 | 盐雾试验后焊点锈蚀
2026-04-13 | LOT-202605-03-0117 | WELD-204 | 排气歧管法兰 | 焊接 | 气孔 | 10 | 500 | 内部焊接车间 | 质量部 | 高 | 处理中 | 三坐标检测安装孔位置度超差
2026-04-18 | LOT-202605-03-0118 | WELD-202 | 车身侧围内板 | 表面处理 | 表面划伤 | 5 | 80 | 汇众汽车 | 生产部 | 高 | 待处理 | 焊缝渗透探伤发现气孔密集
2026-04-27 | LOT-202605-03-0119 | WELD-202 | 车身侧围内板 | 冲压 | 裂纹 | 2 | 100 | 内部焊接车间 | 焊接技术部 | 低 | 待处理 | 破坏性试验焊缝断裂
2026-03-27 | LOT-202605-03-0120 | WELD-207 | 减震器支座 | 焊接 | 夹渣 | 15 | 200 | 宝钢加工中心 | 生产部 | 高 | 处理中 | 焊接飞溅过多，需调整参数
2026-05-11 | LOT-202605-03-0121 | WELD-207 | 减震器支座 | 装配 | 密封不良 | 5 | 80 | 宝钢加工中心 | 供应商质量部 | 高 | 待处理 | 盐雾试验后焊点锈蚀
2026-03-21 | LOT-202605-03-0122 | WELD-204 | 排气歧管法兰 | 焊接 | 咬边 | 10 | 150 | 海斯坦普 | 供应商质量部 | 高 | 已关闭 | 三坐标检测安装孔位置度超差
2026-05-09 | LOT-202605-03-0123 | WELD-203 | 发动机支架 | 装配 | 配合间隙过大 | 5 | 150 | 内部焊接车间 | 质量部 | 中 | 处理中 | 超声波探伤发现未熔合
2026-05-16 | LOT-202605-03-0124 | WELD-202 | 车身侧围内板 | 焊接 | 夹渣 | 7 | 120 | 汇众汽车 | 焊接技术部 | 高 | 待处理 | 熔深不足，调整焊接电流
2026-04-28 | LOT-202605-03-0125 | WELD-201 | 底盘横梁总成 | 焊接 | 未焊透 | 8 | 150 | 海斯坦普 | 生产部 | 中 | 已关闭 | 三坐标检测安装孔位置度超差
2026-04-14 | LOT-202605-03-0126 | WELD-207 | 减震器支座 | 表面处理 | 色差 | 2 | 120 | 海斯坦普 | 质量部 | 低 | 待处理 | 超声波探伤发现未熔合
2026-04-22 | LOT-202605-03-0127 | WELD-201 | 底盘横梁总成 | 装配 | 同轴度超差 | 3 | 80 | 汇众汽车 | 供应商质量部 | 中 | 处理中 | 焊缝渗透探伤发现气孔密集
2026-04-25 | LOT-202605-03-0128 | WELD-206 | 车门铰链加强板 | 冲压 | 尺寸超差 | 12 | 150 | 宝钢加工中心 | 生产部 | 高 | 已关闭 | 焊后变形超差，需增加校正工序
2026-05-02 | LOT-202605-03-0129 | WELD-208 | 副车架焊接总成 | 焊接 | 咬边 | 1 | 50 | 汇众汽车 | 质量部 | 低 | 处理中 | 焊接飞溅过多，需调整参数
2026-03-26 | LOT-202605-03-0130 | WELD-208 | 副车架焊接总成 | 冲压 | 裂纹 | 1 | 200 | 汇众汽车 | 生产部 | 低 | 已关闭 | 焊后变形超差，需增加校正工序